## 配煤专家知识库_RAG问答语料
模块 | 主题词(问题/术语/煤种) | 内容(答案/定义/作用) | 分类(Category) | 备注与标签(Tags)
【1】配煤QA问答库
QA问答 | 什么是配煤？ | 配煤是指在炼焦生产前，将几种不同牌号、不同性质的单种煤，按一定比例配合在一起，使其在干馏过程中结成理化性能符合要求的冶金焦炭的过程。 | 基础概念 | 配煤定义,炼焦,配合煤
QA问答 | 为什么要进行配煤炼焦？ | 1.节约优质稀缺的炼焦煤；2.扩大炼焦煤资源；3.改善焦炭质量；4.增加炼焦过程中的化学产品产率；5.延长焦炉寿命。 | 原理与目的 | 目的,节约成本,焦炭质量
QA问答 | 配煤的基本原则是什么？ | 1.焦炭质量必须满足高炉冶炼要求；2.保证焦炉安全生产；3.多配高挥发分或弱粘结性煤以降低成本；4.保持配煤比例相对稳定。 | 配煤规则 | 配煤原则,安全,成本
QA问答 | 如果配合煤的灰分超标怎么处理？ | 应增加低灰分煤种（如气煤或精煤）的配入比例，同时减少高灰分煤种的比例。调整时需重新核算整体粘结指数（G值）。 | 异常处理 | 灰分高,调节比例,降灰
QA问答 | 配煤中水分过高有什么危害？ | 1.降低焦炉生产能力和热效率；2.增加耗热量，延长结焦时间；3.易导致焦炉砌体损坏。一般配合煤水分控制在8%-10%左右。 | 质量控制 | 水分,危害,结焦时间
QA问答 | 什么是配合煤的堆密度？ | 指单位体积配合煤的质量。提高堆密度可以增加焦炉单炉产量，改善结焦性，提高焦炭强度。常用的提高手段包括煤调湿、型煤配煤等。 | 工艺指标 | 堆密度,单炉产量
【2】核心指标与专业术语词典
术语词典 | 粘结指数 (G值) | 表征煤粉在受热干馏时与惰性物质结块能力的指标。数值越大，粘结性越强。 | 理化指标 | 决定焦炭冷强度。主焦煤G值通常>85
术语词典 | 胶质层最大厚度 (Y值) | 煤在干馏过程中形成的胶质体的最大厚度。反映煤的塑性和结焦性。 | 理化指标 | 控制在14-19mm，过大损炉，过小易碎
术语词典 | 挥发分 (Vdaf) | 煤在隔绝空气隔绝高温加热时逸出的气体和液体产物。 | 理化指标 | 影响产率和气孔率。通常控制在28%-32%
术语词典 | 全硫 (St | d) | 煤中所有形态硫（有机硫、无机硫）的总和。 | 理化指标 | 有害杂质，越低越好
术语词典 | 灰分 (Ad) | 煤在彻底燃烧后残留的无机物残渣。 | 理化指标 | 有害杂质，导致焦炭强度下降
术语词典 | 镜质组反射率 (Ro) | 煤岩学指标，反映煤的变质程度。主焦煤通常在1.1-1.3左右。 | 煤岩分析 | 变质程度,微观鉴定
【3】单种煤特性及配比参考
煤种特性 | 主焦煤 (JM) | 基础骨架，提供极强的粘结性，保证焦炭强度。 | 骨架煤 | 配比:30%-50%。结焦好，价格昂贵，膨胀压力大
煤种特性 | 肥煤 (FM) | 强粘结剂，能将其他弱粘结煤粘在一起。 | 粘结剂 | 配比:15%-25%。流动性好，单独炼焦裂纹多
煤种特性 | 气煤 (QM) | 增加收缩度，改善焦炉透气性，增加煤气产率。 | 高挥发煤 | 配比:10%-20%。价格相对便宜，结焦性差
煤种特性 | 瘦煤 (SM) | 瘦化剂，减少焦炭裂纹，提高焦炭块度。 | 瘦化剂 | 配比:10%-15%。增加块度，但粘结性弱
煤种特性 | 1/3焦煤 | 兼具焦煤和肥煤特性，配煤基础煤种，配比灵活。 | 基础煤 | 配比:灵活。性价比较高，应用广泛
煤种特性 | 贫煤 (PM) | 弱粘结或不粘结煤，在配煤中起瘦化作用。 | 填充煤 | 配比:<5%。降低配煤成本，过量会导致焦炭粉化